## -ESPECIFICACIONES
| OBRA: | CENTRO REGIONAL DE DESARROLLO INFANTIL OTOMI-TEPEHUA CIMENTACION Y ESTRUCTURA | MUNICIPIO: | SAN BARTOLO TUTOTEPEC
Preliminares | NORMAS Y ESPECIFICACIONES PARA ESTUDIOS, PROYECTO, CONSTRUCCIÓN E INSTALACIONES INIFED 2.1. TRAZO Y NIVELACIÓN. 2.1.1. DEFINICIÓN. Trabajo necesario para definir y diferenciar puntos, distancias, ángulos y cotas en el terreno, partiendo de los datos del proyecto ejecutivo. Referencias de trazo. Es el conjunto de trabajos necesarios para marcar en el campo los puntos fijos que permitan, en cualquier momento, reponer el 2.6. EXCAVACIONES 2.6.1 DEFINICION La excavación para estructuras es la remoción y extracción demateriales del suelo o efectuada de acuerdo con lo fijado en el proyecto o lo ordenado por la supervisión, para desplantar o alojar una estructura o instalaciones. 2.7.RELLENOS 2.7.1. DEFINICION El relleno es la colocación de materiales seleccionados enexcavaciones y obras de terracerías. 2.8 PLANTILLAS 2.8.1 DEFINICION Elemento intermedio entre el suelo y la cimentación que se coloca sobre el terreno natural o mejorado con objeto de definiruna superficie nivelada y controlada para la cimentación, evitando que el concreto se mezcle con el terreno natural contaminándolo. 2.15 DEMOLICIONES Y DESMANTELAMIENTOS 2.15.1 DEFINICION Son los trabajos que se ejecutan con el objeto de desmontar o deshacer una estructura o parte de ella, seleccionando y estibando los materiales aprovechables y retirando los escombros.
Cimentaciones | NORMAS Y ESPECIFICACIONES PARA ESTUDIOS, PROYECTO, CONSTRUCCIÓN E INSTALACIONES INIFED VOLUMEN 6 , TOMO III 1.- CIMENTACIONES 2.-CONCRETOS HIDRAULICOS 4.-CIMBRAS 5,- ACEROS PARA CONCRETOS HIDRAULICOS. A. DEFINICION La cimentacion es la subestructura cuya funcion es la de transmitir directamente al suelo las fuerzas que actuan en ella, y en la cual se utilizaran concretos hidraulicos de diferentes resistencias (100, 150,200,250 kgs/cm2) dependiendo de las especificaciones que marque el proyecto, asi como las caracteristicas de la cimbra y el acero estructural que se utilizara siendo su fs = 4200 kgs/cm2. El concreto hidraulico es una combinación de cemento Portland, agregados pétreos finos y gruesos seleccionados, agua y aditivos para formar una mezcla moldeable que al fraguar forma un elemento rígido y resistente. La cimbra son operaciones llevadas a cabo por los medios adecuados para transportar, fabricar, montar y desmontar toda la “obra falsa”,como moldes, soportes, puntales, yugos, apoyos y todos los elementos necesarios para recibir el vaciado del concreto en trabes, losas, rampas, contratrabes, zapatas, muros, castillos, cadenas y demás elementos estructurales de la obra. El acero para concreto hidráulico lo constituyen las varillas, alambres, cables, barras, soleras, ángulos, rejillas o mallas de alambre, metal desplegado u otras secciones o elementos estructurales que se utilizan dentro o fuera del concreto hidráulico para tomar los esfuerzos internos de tensión que se generan por la aplicación de cargas, contracción por fraguado y cambios de temperatura. B. REQUISITOS DE EJECUCIÓN. Si dados los requerimientos de la obra es necesario modificar
Estructura , Albañilería , acabados y luminarias | NORMAS Y ESPECIFICACIONES PARA ESTUDIOS, PROYECTO, CONSTRUCCIÓN E INSTALACIONES INIFED. VOLUMEN 6 TOMO IV TOMO VI TOMO VII TOMO VIII ESTRUCTURAS RECUBRIMIENTOS PISOS TECHOS Y PLAFONES ESTRUCTURAS Secciones diversas según cálculo estructural, de concreto f’c= 250 kg/cm2 armado con acero de refuerzo f’y= 4200 kg/cm2. Durante la construcción se harán pruebas, para establecer la calidad de los materiales y la relación que existe entre la resistencia a los 7 y 28 días; 3.- RECUBRIMIENTOS DE PINTURA El recubrimiento con pintura consiste en la aplicación de una película pigmentada para recubrir una superficie con fines de protección contra agentes exteriores y/o con fines decorativos. 2.- PISOS Elementos constructivos de concreto hidraulico sobre superficies horizontales o inclinadas destinadas al tránsito y la colocación de mobiliario y/o equipo. TECHOS Y PLAFONES Los techos son la cubierta de un edificio, apoyada en elementos estructurales, cuya finalidad es proteger su interior de los agentes climáticos. LUMINARIAS NORMA OFICIAL MEXICANA NOM-030 -ENER -2016 EFICIENCIA LUMINOSA DE LAMPARAS DE DIODOS EMISORES DE LUZ LED INTEGRADA PARA ILUMINACION GRAL. La norma establece las especificaciones y metodos de prueba que propician el uso eficiente de energia en las lamparas de led integradas para iluminacion general.
DIFUSION | ESPECIFICACIONES DE CONSTRUCCION DE LA SECRETARIA DE COMUNICACIONES Y TRANSPORTES ÍNDICE LIBRO: CTR. CONSTRUCCION TEMA: CAR. CARRETERAS PARTE: 1 CONCEPTOS DE OBRA TÍTULO: 07 SEÑALAMIENTOS Y DISPOSITIVOS DE SEGURIDAD Se concideran las siguientes Normas de la S.C.T. siendo N-CTR-CAR-1-07-004/00 vialetas y botones, N-CTR-CAR-1-07-016/00 Señalamiento y Dispositivos para Protección en Obras
ESPECIFICACIONES PARTICULARES Y GENERALES