## pruebas de lab.
PRUEBAS DE LABORATORIO
OBRA: | Reconstrucción con concreto hidráulico en Avenida Diesel Nacional.
MUNICIPIO: | 061 Tepeapulco
LOCALIDAD: | CD. SAHAGUN
BARRIO Y/O COL.: | Zona Industrial Cd. Sahagún
MODALIDAD: | Contrato
CLAVE | C O N C E P T O | PRUEBAS DE LABORATORIO
CMc0039 | 009-F.02 COMPACTACIONES: A) DEL TERRENO NATURAL EN EL ÁREA DE DESPLANTE DE LOS TERRAPLENES: 3) PARA 95% | PRUEBA AASHTO ESTANDAR (AASHTO T 99-95
CM23c0219 | 086-E.02 OPERACION DE MEZCLADO, TENDIDO Y COMPACTACIÓN EN LA CONSTRUCCION DE SUB-BASES O BASES: B) DE BASES: 2) CUANDO SE EMPLEEN DOS MATERIALES PETREOS: a) COMPACTANDO AL 95% | -CALIDAD DE MATERIALES TERRACERIAS SUBRASANTE N.CMT.1.03/21 -MATERIALES PARA BASES HIDRÁULICAS N·CMT·4·02·002/11 -PRUEBA AASHTO ESTANDAR (AASHTO T 99-95
EFc0234 | PAVIMENTO DE CONCRETO HIDRÁULICO PREMEZCLADO MR-40 DE 20 CM. DE ESPESOR, COLOR NATURAL, TENDIDO CON REGLA VIBRATORIA, EL CONCRETO DEBERÁ TENER UNA RESISTENCIA A LA FLEXIÓN (MODULO DE RUPTURA) 40 KG/CM2, T.M.A. 40 mm., REVENIMIENTO DE 10 CM. TEXTURIZADO TRANSVERSAL CON PEINE METÁLICO, INCLUYE: CIMBRADO, DESCIMBRADO, TENDIDO DEL CONCRETO, VIBRADO, CURADO CON MEMBRANA BASE AGUA COLOR BLANCO APLICADA CON ASPERSOR A RAZÓN DE 4 M2/LT, CORTE Y CONSTRUCCIÓN DE JUNTA TRANSVERSAL Y LONGITUDINAL (@ 4.00 M. MÁXIMO) DE 6 mm. DE ESPESOR A 1/3 DEL PERALTE DE LA LOSA, EL SELLADO SE REALIZARA UTILIZANDO CORDÓN DE ESPUMA DE POLIETILENO DE BAJA DENSIDAD DE 9.0 mm. (3/8") DE DIÁMETRO, SELLADOR AUTONIVELANTE DE POLIURETANO EN TODOS LOS CORTES, LIMPIEZA FINAL DE LA OBRA, PRUEBAS DE LABORATORIO, HERRAMIENTA MENOR, MANO DE OBRA, EQUIPO Y TODO LO NECESARIO PARA SU CORRECTA EJECUCIÓN. (EL CORTE SE DEBERÁ REALIZAR INMEDIATAMENTE QUE EL FRAGUADO PERMITA INTRODUCIR LA CORTADORA SIN DEFORMARSE) | -DEBERÁ CONSTRUIRSE DE ACUERDO A LA N·CTR·CAR·1·04·009/20. PAVIMENTOS-CARPETAS DE CONCRETO HIDRÁULICO. -MATERIALES PARA ESTRUCTURAS-CALIDAD DEL CONCRETO HIDRÁULICO N·CMT·2·02·005/04 - PRUEBA DE MATERIALES, RESISTENCIA A LA COMPRESION SIMPLE M.MMP.202.058/04
EF23c0241 | GUARNICION DE CONCRETO HIDRAULICO HECHO EN OBRA f´c= 150 KG/CM2., CON UNA SECCION DE 15 x 20 x 40 cm., ACABADO CON VOLTEADOR EN AMBAS ARISTAS; INCLUYE: TRAZO Y NIVELACIÓN, ELABORACION DE CONCRETO, CIMBRA METALICA AMBAS CARAS A LA ALTURA DE LA GUARNICION, DESCIMBRADO, ACARREOS DE MATERIAL PARA ELABORAR CONCRETO, LIMPIEZA FINAL DE OBRA, MATERIALES, MANO DE OBRA Y HERRAMIENTA.(P.U.O.T.) | - PRUEBA DE MATERIALES, RESISTENCIA A LA COMPRESION SIMPLE M.MMP.202.058/4
EF23c0680 | SUMINISTRO Y APLICACION DE PINTURA DE TRANSITO MARCA COMEX (HULE CLORADO-ALQUIDAL) EN GUARNICIONES (0.35 M2 DE DESARROLLO). INCLUYE: LIMPIEZA Y PREPARACION DE LA SUPERFICIE, MANO DE OBRA Y HERRAMIENTA. | -EN APEGO A MATERIALES PARA SEÑALAMIENTO Y DISPOSITIVOS DE SEGURIDAD, PINTURAS PARA SEÑALAMIENTO HORIZONTAL N·CMT·5·01·001/5
nota: | SE DEBERAN PRESENTAR LOS RESULTADOS DE LAS PRUEBAS DE LABORATORIO DE LOS MATERIALES A UTILIZAR ANTES DE SER UTLIZADOS PARA LA FORMACION DE LA SUBASE Y DE LA BASE RESPECTIVAMENTE.